## Zurface - Dimensionering
Zurface - Dimensionering av Naturstensbeläggning
Hällar
Beräkna rekommenderad tjocklek på naturstenshäll genom att ange trafikklass, stensort, ytdimension för stenen.
Uträkningsmetod enligt SS-EN 1341:2012 Bilaga A
|  |  | ↓ Välj värde från lista↓ | ↓ Eget värde ↓
| P = | Traffikklass | Trafikklass 2 (25 kN) |  | kN
| Rf = | Böjdrag hållf. Häll | Altaskiffer (34.3 MPa) |  | MPa
| L = | Längd. Häll |  | 900 | mm
| W = | Bredd. Häll |  | 300 | mm
| Fs = | Säkerhetsfaktor |  | 1.6
↓ Resultat ↓
| Sättlager = | Sättlager |  | 30 | mm | (För trafikklass ≥ 0 ska hälltjockleken alltid vara ≥ 60 mm)
| t = | Tjocklek. Häll |  | 72.44179 | mm
| Slitlager = | Tjocklek + sättlager |  | 102.4418 | mm
Uträkningsmetod enligt SS-EN 1341:2012 Bilaga A
Beräkningen klara hållfastheten med god marginal förutsatt att:
Systemets sättlager, fog och mothåll har rätt teknisk kvalitet och är korrekt monterade. Dräneringen är tillfredsställande så vatten inte blir stående i beläggningen. Bär- och förstärkningslagret har rätt tjocklek, rätt fraktion och är tillräckligt tillpackat.
| Trafikklass | Beskrivning |  | Antal standard- axelöverfarter |  |  | P = Brottlast (kN)
| G | Entrégång, uteplats, lekytor, innergård utan trafik. |  | 0 |  |  | 3.5
| GC | Gång- och cykelväg med enstaka lätta fordon. |  | 0 |  |  | 6
| 0 | Lågtrafikerade ytor, som gång- och cykelvägar eller parkeringsplatser. |  | <50.000 |  |  | 9
| 1a | Brandväg, torgytor m.m. |  | 50.000 - 250.000 |  |  | 11
| 1b | Brandväg, torgytor m.m. |  | 250.000 - <500.000 |  |  | 14
| 2 | Gator/vägar. |  | 500.000 - 1.000.000 |  |  | 25

## Ref1
Trafikklass | Beskrivning | Antal standard- axelöverfarter | P = Brottlast (kN)
Trafikklass G (3.5 kN) | Entrégång, uteplats, lekytor, innergård utan trafik. | 0 | 3.5
Trafikklass GC (6 kN) | Gång- och cykelväg med enstaka lätta fordon. | 0 | 6
Trafikklass 0 (9 kN) | Lågtrafikerade ytor, som gång- och cykelvägar eller parkeringsplatser. | <50.000 | 9
Trafikklass 1a (11 kN) | Brandväg, torgytor m.m. | 50.000 - 250.000 | 11
Trafikklass 1b (14 kN) | Brandväg, torgytor m.m. | 250.000 - <500.000 | 14
Trafikklass 2 (25 kN) | Gator/vägar. | 500.000 - 1.000.000 | 25
Använd eget värde

## Ref2
Stensort | Böjdrag hållf. Häll
Moselokke (14.6 MPa) | 14.6 | MPa
Helletsbakke (16.4 MPa) | 16.4 | MPa
Blå Rönne (22.4 MPa) | 22.4 | MPa
Paradis (23.2 MPa) | 23.2 | MPa
Altaskiffer (34.3 MPa) | 34.3 | MPa
Otelo (18.1 MPa) | 18.1 | MPa
Castro D’aire (17.9 MPa) | 17.9 | MPa
Använd eget värde

## Ref3
Full name | Referens | Image | Show image: | Altaskiffer
Moselokke (14.6 MPa) | Moselokke
Helletsbakke (16.4 MPa) | Helletsbakke
Blå Rönne (22.4 MPa) | BlåRönne
Paradis (23.2 MPa) | Paradis
Altaskiffer (34.3 MPa) | Altaskiffer
Otelo (18.1 MPa) | Otelo
Castro D’aire (17.9 MPa) | CastroDaire
Använd eget värde | Noimage